## 材料
编码 | 中文名 | 英文名 | 分类代码 | 子分类 | 单价 | 单位 | 单价(立方) | 施工费 | 损耗系数 | 防火等级 | 防火说明 | 造价档 | 环保等级 | 规范标准 | 环保认证 | 密度 | 强度 | 导热系数 | 吸水率 | 质感 | 色系 | 常见规格 | 肌理 | 应用场景 | 视觉效果 | 构造节点 | 耐久性 | 使用寿命 | 维护周期 | 供应商 | 图片文件名 | 考试要点 | 考试案例 | 考试权重 | 来源 | 备注
CERAMIC_001 | 陶板 | Terracotta Panel | stone.artificial | 陶板 | 350 | 元/m² | 0 | 200 | 1.05 | A1 |  | 中 | 天然黏土烧结，无有害释放 | GB/T 32981 | 绿色建材 | 1900~2200 kg/m³ | 抗折 ≥14MPa | 0.6~1.0 W/(m·K) | 3~6% | 自然泥土质感，哑光温润 | 红陶/灰陶/黄陶/棕陶/白陶（暖色系，约30种） | 300×600~600×1200mm，厚18~30mm | 自然面（微凹凸）/拉丝面/光滑面/木纹面 | 文化建筑¦高端住宅¦商业幕墙 | 兼具厚重感与精致感，温暖泥土色让建筑有"长在地上"的归属感 | 铝合金龙骨+专用挂件，上下搭接开口截面，雨水自排；背腔通风20~40mm | 优 | 50年以上 | 基本免维护，2~3年清水冲洗 | [6] |  | 陶板为A1防火¦背腔通风构造 |  | 0.1
CONCRETE_001 | 清水混凝土 | Fair-Face Concrete | concrete.fairface | 清水混凝土 | 1200 | 元/m²（综合造价） | 0 | 120 | 1 | A1 |  | 高 | 无有害释放 | JGJ 169 | 绿色建材 | 2300~2500 kg/m³ | C30~C50 | 1.5~2.0 W/(m·K) | 3~5%（需憎水处理） | 模板天然纹理，素朴禅意 | 灰白~深灰，可调色 | 无固定规格，由模板决定，常见分格1200×2400~1800×3600mm | 光面（镜面模板）/木纹（木模板）/竖向条纹/螺栓孔 | 美术馆¦住宅¦办公¦公共建筑 | 用最诚实的材料表达结构之美，安藤忠雄标志性的光滑清水面 | 大型钢模板或定制木模板；蝉缝4~6mm/明缝10~15mm；保护剂2~3道；一次浇筑成型不可修补 | 良 | 50年以上（保护剂5~10年补涂） | 5~8年检查保护剂 | [] |  | C30是基础标号¦JGJ 169规范¦保护剂使用 | 安藤忠雄系列项目 | 0.1 |  | 综合造价 1500~3500元/m²（含模板+浇筑+保护剂），不按材料本身计价
FLEX_001 | 软瓷片 | Flexible Ceramic Tile | masonry | 柔性饰面砖 | 180 | m² |  | 80 | 1.05 | A1 | 不燃材料 | 中 | 中国环境标志 | JG/T 252 |  | 1700 kg/m³ | 抗折≥15MPa | 0.5 W/(m·K) | <3% | 哑光¦粗糙¦自然纹理 | 灰¦米黄¦红棕 | 240×60 / 300×150，厚3~5mm | 劈开面/自然面 | 外墙, 旧墙改造, 商业内墙 | 轻薄可弯曲，模仿石材/木纹/陶土质感，铺贴后与建筑浑然一体 | 专用粘结剂+勾缝；阴角可弯曲包覆，无需切角 | 高 | ≥30 年 | 一般免维护 | 环球软瓷¦莫干山 | flex_001_main.jpg¦flex_001_detail.jpg | 柔性饰面砖的防火等级、吸水率、与基层的粘结强度 | 万科城市花园外改造 | 0.1 | 软瓷材料样本册 2024 版 | 适合曲面/异形建筑，铺贴后接缝少
GLASS_001 | Low-E中空玻璃 | Low-E Insulating Glass | glass.low_e | Low-E中空 | 350 | 元/m² | 0 | 300 | 1.03 | A1 | 单片6mm防火极限仅30min，防火玻璃可达60~120min | 中高 | 不可降解但可回收 | GB/T 11944 / JGJ 102 |  | 2500 kg/m³ | 钢化抗弯 ≥90MPa | U值 1.1~2.5 W/(m²·K) | 0% | 通透/反射/半透明 | 超白/白玻/灰/蓝/绿镀膜 | 6Low-E+12A+6mm，板面最大约2500×4500mm | Low-E反射/彩釉丝印/磨砂/热弯弧面 | 幕墙¦门窗¦采光顶 | Low-E镀膜让建筑呈现镜面反射的冷峻气质，是现代高层幕墙标配 | 明框/隐框/点式幕墙；中空需充氩气防结露；结构胶需定期检测 | 优 | 25~40年 | 半年~1年清洗，结构胶10年检测 | [7] |  | Low-E中空U值可至1.0 W/m²K¦中空玻璃充氩气¦结构胶寿命约25年 | 上海中心（低辐射镀膜玻璃） | 0.2
GLASS_002 | 夹层玻璃 | Laminated Glass | glass.laminated | 夹层玻璃 | 450 | 元/m² | 0 | 300 | 1.03 | A1 |  | 中高 | 可回收 | GB 15763.3 |  | 2500 kg/m³ | 优于同厚度钢化玻璃 | 与中空组合后 1.1~2.0 W/(m²·K) | 0% | 通透 | 白玻/超白/彩色PVB | 6+1.52PVB+6mm（标准），可定制 | 透明/彩釉/磨砂 | 玻璃栏河¦阳光房¦幕墙¦天窗外层 | PVB夹层提供安全性，破碎时碎片不脱落，常用于玻璃栏河和天窗 | 需用结构胶或机械夹具固定 | 优 | 30~50年 | 定期检查密封性 | [7] |  | PVB夹层安全性¦破碎不脱落 |  | 0.08
GRC_001 | GRC板 | GFRC Panel | composite | GRC | 300 | 元/m² | 0 | 200 | 1.08 | A1 |  | 中 | 无有害释放 | JG/T 564.1 |  | 1800~2200 kg/m³ | 抗折 ≥8MPa | 0.8~1.5 W/(m·K) | ≤10% | 可仿石材/仿木纹/自由造型 | 灰色系/白色（白水泥基） | 600×1200~1200×2400mm，厚15~25mm | 光滑面/喷砂面/露骨料面/穿孔/格栅 | 文化建筑¦商业幕墙¦雕塑装饰 | GRC是建筑师的造型自由材料，可仿石材可做弧面异形，轻了70% | 背附钢框+挂件，缝宽8~12mm开缝；可做双曲面造型 | 良 | 30~50年 | 3~5年检查表面防护 | [8] | GRC板.jpg | GRC可仿石材¦轻质高强 |  | 0.08
INT_001 | 实木地板 | Solid Wood Flooring | wood | 木材-室内 | 450 | 元/m² | 0 | 100 | 1.05 | B2 |  | 中高 | E0/E1 | GB 18580 | [5 empty] | 天然木纹温润 | 浅色（白橡）/ 中色（橡木）/ 深色（黑胡桃） | 910×122×18mm（标准条） | 平面（油漆/UV漆）/ 手刮面 / 拉丝 | 住宅客厅/卧室¦高端公寓 |  | 木龙骨@300~400mm + 防潮垫 + 地板钉；与瓷砖交接用不锈钢收口条 | 优 | 30~50年 |  | [12] |  |  |  | 0.05
INT_002 | 岩板 | Sintered Stone Slab | stone.artificial | 瓷砖-室内 | 400 | 元/m² | 0 | 150 | 1.08 | A1 |  | 中高 | 无有害释放 | [6 empty] | 兼具石材质感与大规格 | 全色系，仿石材/仿木纹/仿水泥 | 1200×2400~1600×3200mm，厚6~12mm | 光面/哑光/连纹大面 | 室内墙地面¦厨房台面¦浴室墙面 | 大规格通铺实现无缝效果，是中高端住宅热门选择 | 需专用吸盘安装，瓷砖胶+背网加固；薄贴法 | 优 | 50年以上 |  | [13] |  | 岩板吸水率极低¦切割需专用工具 |  | 0.08
METAL_001 | 铝单板 | Aluminum Panel | metal.aluminum | 铝合金 | 250 | 元/m² | 0 | 180 | 1.05 | A1 |  | 中 | 可回收，回收率>90% | GB/T 23443 | 绿色建材 | 2700 kg/m³ | 抗拉 ≥130MPa | 237 W/(m·K) | 0% | 平整光洁 | 任意RAL色+仿木纹/仿石纹 | 1200×2400~1500×4000mm，厚2.0~3.0mm | 粉末喷涂/氟碳喷涂/穿孔板/波纹板/拉丝面 | 商业幕墙¦办公建筑¦室内吊顶 | 现代建筑最灵活的表皮语言，穿孔铝板制造虚实渐变 | 铝合金龙骨+角码挂接，缝宽12~20mm开缝式 | 优 | 25~40年 | 5~8年清洗一次 | [3] |  | Low-E玻璃U值可至1.0 W/m²K¦氟碳喷涂耐候最佳 |  | 0.12 |  | 参考: facade-materials-catalog.md 第2节
METAL_002 | 锌板 | Zinc Sheet | metal.copper | 铜/钛/锌 | 600 | 元/m² | 0 | 350 | 1.05 | A1 |  | 高 | 可回收，自修复氧化层 |  |  | 7100 kg/m³ | 抗拉 ≥150MPa | 116 W/(m·K) | 0% | 银灰→深灰渐变 | 银色系，随时间氧化加深 | 卷材宽1000~1200mm，厚0.7~1.2mm | 咬合式/立边咬合 | 文化建筑¦高端住宅¦旧改项目 | 赋予建筑时间沉淀感，随氧化过程产生独特的深浅变化 | 咬合式系统，雨水自排，最小坡度5° | 优 | 50~100年 | 基本免维护 | [4] |  |  |  | 0.05 |  | 进口品牌为主，交期长
METAL_003 | 铜板 | Copper Sheet | metal.copper | 铜/钛/锌 | 900 | 元/m² | 0 | 400 | 1.05 | A1 |  | 高 | 可回收，铜绿保护层 |  |  | 8900 kg/m³ | 高 | 401 W/(m·K) | 0% | 金→棕→绿锈渐变 | 铜金色→棕褐→铜绿 | 卷材，厚度0.5~1.5mm |  | 地标建筑¦文化建筑¦雕塑/装饰 | 铜绿让建筑呈现独特的艺术气质，常用于地标建筑局部点缀 | 需做龙骨系统，端头密封处理 | 优 | 80~100年 | 基本免维护 | [4] |  |  |  | 0.03
METAL_004 | 锈蚀钢板 | Weathering Steel | metal.steel | 建筑钢材 | 350 | 元/m² | 0 | 200 | 1.05 | A1 |  | 中 | 可回收 |  |  | 7850 kg/m³ | 高强 | 50 W/(m·K) | 0% | 锈红/锈棕，粗粝 | 锈红/棕褐色系 | 按项目定制，厚度3~20mm | 自然锈蚀/稳定化处理 | 工业风建筑¦旧厂改造¦景观小品 | 用"不完美"制造视觉张力，工业风/粗野主义代表材料 | 需稳定化处理防止过渡锈蚀，与龙骨绝缘处理 | 一般 | 30~50年 | 稳定化处理后基本免维护 | [5] |  |  | 鸟巢（Q460钢） | 0.08
PAINT_001 | 外墙真石漆 | Stone Paint | finishing.paint | 涂料 | 80 | 元/m² | 0 | 50 | 1.05 | B1 |  | 低 | 需符合 GB 24408 | JG/T 24 / GB/T 9755 | [5 empty] | 仿石材颗粒感 | 石材色系（灰/黄/红棕） | 整体涂装，分格尺寸常见600×900~1200×1500mm | 喷砂颗粒，多层喷涂 | 住宅外墙¦商业裙房¦经济型项目 | 以1/3价格达到石材90%视觉效果，远看几乎乱真 | 基层处理（含水率≤10%）；底漆+中涂+面漆三层体系；分格缝8~12mm | 良 | 10~15年 | 5~8年局部修补 | [11] |  | 防火等级B1¦分格缝防开裂 |  | 0.1
PAINT_002 | 外墙氟碳涂料 | Fluorocarbon Paint | finishing.paint | 涂料 | 250 | 元/m² | 0 | 80 | 1.03 | B1 |  | 中高 | 低VOC | GB/T 9755 | [5 empty] | 平整光滑/哑光 | 任意色（标准色卡） | 整体涂装，氟碳面漆耐候最佳 |  | 高端幕墙铝板面漆¦超高层外墙¦重要公建 | 氟碳涂料15年以上保色，是高端外墙涂料首选 |  | 优 | 15~20年 | 基本免维护 | [11] |  | 氟碳涂料耐候最佳¦保色15年以上 |  | 0.08
STONE_001 | 花岗岩 | Granite | stone.granite | 天然石材 | 300 | 元/m² | 0 | 200 | 1.08 | A1 | 不燃材料，防火等级最高 | 中 | 天然材料，无甲醛释放 | GB/T 18601 | 绿色建材 | 2500~2800 kg/m³ | 抗压 100~250MPa | 2.0~3.5 W/(m·K) | ≤0.5% | 粗粝~细腻可选 | 灰/白/黑/红/绿系 | 600×600 / 800×800，厚25~30mm（干挂） | 光面/火烧面/荔枝面/自然劈裂面 | 商业幕墙¦高端住宅¦公共建筑¦景观地面 | 天然石材纹理不可复制，光面产生高级反射，适合庄重恒久感项目 | 高层必须干挂：钢龙骨+铝合金挂件，缝宽6~8mm；低层可湿贴 | 优 | 50~100年 | 5~10年做一次防护处理 | [1] |  | Q235用于一般结构¦Q345/Q390用于重要结构 | 上海中心（低辐射镀膜玻璃） | 0.15 |  | 参考: facade-materials-catalog.md 第1节
STONE_002 | 大理石 | Marble | stone.marble | 天然石材 | 600 | 元/m² | 0 | 250 | 1.1 | A1 |  | 高 | 天然材料 | GB/T 19766 |  | 2600~2700 kg/m³ | 抗压 50~150MPa | 2.5~3.2 W/(m·K) | ≤0.5% | 温润光泽，天然纹理 | 白/灰/米/黑系带纹理 | 600×600~800×800，厚20~25mm | 光面（抛光）为主 | 酒店大堂¦高端住宅¦室内墙地面 | 纹理丰富有层次，适合高端室内地面和墙裙 | 地面需做六面防护，幕墙必须干挂 | 良 | 30~50年 | 注意酸雨区变色 | [2] |  |  |  | 0.1 |  | 硬度低于花岗岩，不适合高频地面
UHPC_001 | UHPC板 | UHPC Panel | composite | UHPC | 800 | 元/m² | 0 | 350 | 1.05 | A1 |  | 高 | 无有害释放 | T/CECS 752 | 绿色建材 | 2400~2600 kg/m³ | 抗压 ≥120MPa，抗折 ≥15MPa | ~1.5 W/(m·K) | ≤2% | 高密度细腻质感，可达石材级精致 | 灰色系/可调色/可掺骨料 | 1200×2400~1500×3000mm，厚12~25mm | 光滑面/喷砂面/露骨料/超细线条/超薄穿孔 | 地标建筑¦高端幕墙¦桥梁装饰 | 极致密实让表面如石材般精致，但比石材轻70%；超细线条肋宽可至30mm | 预埋不锈钢连接件；超薄大板（12mm）；超细线条和超薄穿孔 | 优 | 50~100年 | 基本免维护 | [9] |  | UHPC强度远超普通混凝土¦可超薄大板 |  | 0.05
WOOD_001 | 外墙木饰面 | Exterior Wood Cladding | wood | 木材 | 200 | 元/m² | 0 | 150 | 1.1 | B2 | 外墙木饰面需满足当地消防要求 | 中 | FSC认证木材为优选 | GB 50016（防火） |  | 400~700 kg/m³（软木）/ 700~1000 kg/m³（硬木） | 抗弯 30~100MPa（视木种） | 0.10~0.20 W/(m·K) | 12~30%（需防腐涂层） | 天然木纹温润 | 松木（浅黄~金棕）/ 红雪松 / 柚木（深金~深棕） | 木板宽100~150mm，厚18~25mm；木格栅40×40~60×60mm | 平面上漆/原木清漆/碳化处理/火烧处理 | 住宅¦文旅项目¦木格栅立面 | 唯一让建筑看起来有温度的立面材料，随时间自然银化融入环境 | 通风雨幕系统（20~30mm空腔）；防腐处理必须（CCA/ACQ）；端头刷防腐漆不可朝上 | 一般 | 15~30年（防腐软木）/ 30~50年（耐久硬木） | 2~3年检查保护漆，5~8年重涂 | [10] |  | B2防火等级¦必须防腐处理¦通风雨幕构造 |  | 0.05
Note on A1: 唯一标识，如 STONE_005
Note on B1: 材质中文名
Note on C1: 材质英文名
Note on D1: 见"字典"sheet 的分类代码
Note on E1: 细分类型，如"天然石材"
Note on F1: 元/m²
Note on G1: 默认 m²，可改 m/张/块
Note on H1: 元/m³
Note on I1: 元/m²
Note on J1: 默认 1.05
Note on K1: A1 / B1 / B2
Note on L1: 防火补充说明
Note on M1: 低 / 中 / 高
Note on N1: 环保认证等级
Note on O1: 如 GB/T 18601
Note on P1: 如 中国环境标志
Note on Q1: 如 2500~2800 kg/m³
Note on R1: 如 抗压 100~250MPa
Note on S1: 如 2.0~3.5 W/(m·K)
Note on T1: 如 <0.5%
Note on U1: 用 ¦ 分隔，如 光滑¦哑光¦粗糙
Note on V1: 用 ¦ 分隔，如 灰¦米黄¦红
Note on W1: 如 600×600 / 800×800
Note on X1: 如 光面/火烧面/荔枝面
Note on Y1: 用 ¦ 分隔，如 外墙¦幕墙¦室内
Note on Z1: 一两句话描述视觉效果
Note on AA1: 构造做法说明
Note on AB1: 高/中/低
Note on AC1: 如 50~100 年
Note on AD1: 如 5~10年做一次防护处理
Note on AE1: 用 ¦ 分隔名字，如 环球石材¦康利石材
Note on AF1: 用 ¦ 分隔，放到 media/images/
Note on AG1: 用 ¦ 分隔
Note on AH1: 一句话
Note on AI1: 0~1 之间
Note on AJ1: 信息出处
Note on AK1: 自由文本

## 字典
分类代码 | 分类名称 | 父级
metal | 金属材料
metal.steel | 建筑钢材 | metal
metal.aluminum | 铝合金 | metal
metal.copper | 铜/钛/锌 | metal
metal.stainless | 不锈钢 | metal
concrete | 混凝土
concrete.normal | 普通混凝土 | concrete
concrete.hpc | 高性能混凝土 | concrete
concrete.scc | 自密实混凝土 | concrete
concrete.fairface | 清水混凝土 | concrete
masonry | 砌体材料
wood | 木材
glass | 玻璃
glass.float | 浮法玻璃 | glass
glass.tempered | 钢化玻璃 | glass
glass.laminated | 夹层玻璃 | glass
glass.low_e | Low-E中空 | glass
glass.vacuum | 真空玻璃 | glass
stone | 石材
stone.granite | 花岗岩 | stone
stone.marble | 大理石 | stone
stone.sandstone | 砂岩 | stone
stone.artificial | 人造石材 | stone
membrane | 膜材
insulation | 保温/防水
finishing | 装饰材料
finishing.paint | 涂料 | finishing
finishing.tile | 瓷砖 | finishing
finishing.metal | 金属板 | finishing
finishing.wood | 木饰面 | finishing
finishing.glass | 玻璃 | finishing
composite | 复合材料
防火等级 | 含义
A1 | 不燃材料
B1 | 难燃材料
B2 | 可燃材料
造价档 | 范围
低 | <200 元/m²
中 | 200~500 元/m²
高 | >500 元/m²

## 说明
材料表录入说明
【必填项】编码、中文名、分类代码。其他都可留空。
【分类代码】从"字典"sheet 选（如 masonry / metal）。
【多值字段】用 ¦ 分隔：
质感: 哑光¦粗糙¦自然纹理
应用场景: 外墙¦幕墙¦室内
图片文件名: aaa.jpg¦bbb.jpg
【图片】放到 media/images/ 目录下，文件名写进"图片文件名"列。
【编码】要唯一。导入时编码已存在 → 默认跳过，加 --overwrite 覆盖。
【使用流程】
1. 在"材料"sheet 编辑（不要改"字典"和"说明"）
2. 保存文件
3. python import_materials.py 本文件名.xlsx
4. 刷 MaterialWeb 页面
【干跑】python import_materials.py 文件.xlsx --dry-run
【冲突策略】
默认跳过（提示）
--overwrite 覆盖
--strict 报错退出